## D1-1 (2)
TÍNH TOÁN SỰ HÌNH THÀNH VÀ MỞ RỘNG VẾT NỨT (THEO TCVN 5574:2018)
1. Các thông số đầu vào
a. Bê tông |  | B20
Rb = | 11.5 | Mpa | Rb,n = | 15 | Mpa
Rbt = | 0.9 | Mpa | Rbt,ser = | 1.35 | Mpa
Eb = | 27500 | Mpa
b. Cốt thép |  | CB500-V
Rs = | 435 | Mpa
Es = | 200000 | Mpa
a = Es / Eb = |  | 7.272727
c. Thông tin tiết diện
b = | 1000 | mm | a0 = | 20 | mm | h0 = | 100 | mm
h= | 120 | mm | a'0= | 25 | mm | h'0= | 95 | mm
As = | 5 | D | 10 | = | 3.926991 | cm2 |  |  |  | 8.333333
A's = | 0 |  | 10 | = | 0 | cm2
yt = | 60.00952 | mm
Ired = I + aIs + aI's = |  |  | 0.0001485674 | m4 |  | (CT 162 TCVN 5574:2018)
Ared = A + aAs + aA's = |  |  | 0.122856 | m2 |  | (CT 163 TCVN 5574:2018)
d. Momen tại tiết diện tính toán |  |  |  | (Giả thiết hoạt tải dài hạn chiếm y tải toàn phần)
Momen do tĩnh tải gây ra Mtt = |  |  |  | 8.143 | kN.m
Momen do hoạt tải gây ra Mht = |  |  |  | 1.7 | kN.m |  |  | 1.428571
Hệ số y = |  | 0.3
M1 = | 8.653 | kN.m | (Tác dụng dài hạn của 1TT+yHT)
M2 = | 9.843 | kN.m | (Tác dụng ngắn hạn của 1TT+1.HT)
M3 = | 8.653 | kN.m | (Tác dụng ngắn hạn của 1TT+y.HT)
e. Kiểm tra điều kiện hình thành vết nứt
g = | 1.3
St,red = | 0.00725712 | m3
yc = h0.(((ms.as2+m's.as1)2+2.(ms.as2+m's.as1.a'0/h0))0.5-(ms.as2+m's.as1))
yc = | 32.55 | mm |  |  |  |  | (CT 196 TCVN 5574:2018)
as1 = as2 = Es / Eb,red = Es.eb1,red / Rb,n = 0,0015.Es / Rb,n = | [6 empty] | 20
ms = As / (b.h0) = |  | 0.003926991
m's = A's / (b.h'0) = |  | 0
Ls = 0,5.Abt.ds / As
(10ds;100mm) ≤ L ≤ (40ds;400mm)
Ls = | 0.4 | m
Abt = b.hbt = |  | 60000 | mm2
hbt = | 60 | mm
(2a0) ≤ hbt ≤ (0,5h)
Mcrc = Wpl.Rbt,ser = g.Wred.Rbt.ser = g.Ired.Rbt,ser / yt = g.Ired.Ared.Rbt,ser / St,red
(Mục 8.2.2.2.4 TCVN 5574:2018)
Mcrc = | 4.414004 | kN.m
Thỏa mãn điều hiện hình thành vết nứt
2. Tính acrc1
j1 = | 1.4 | j2 = | 0.5 | j3 = | 1
ys = | 0.5919099
Ired = | 4.722731e-05 | m4
ss = M.(h0-yc).as1 / Ired = |  |  | 247164.1 | kN/m2
acrc1 = j1.j2.j3.ys.ss.Ls / Es = |  |  |  | 0.2048185 | mm
3. Tính acrc2
j1 = | 1 | j2 = | 0.5 | j3 = | 1
ys = | 0.6412472
Ired = | 4.722731e-05 | m4
ss = M.(h0-yc).as1 / Ired = |  |  | 281155.3 | kN/m2
acrc2 = j1.j2.j3.ys.ss.Ls / Es = |  |  |  | 0.18029 | mm
4. Tính acrc3
j1 = | 1 | j2 = | 0.5 | j3 = | 1
ys = | 0.5919099
Ired = | 4.722731e-05 | m4
ss = M.(h0-yc).as1 / Ired = |  |  | 247164.1 | kN/m2
acrc3 = j1.j2.j3.ys.ss.Ls / Es = |  |  |  | 0.1462989 | mm |  |  |  | 1.428571
5. Kết luận
Bề rộng vết nứt ngắn hạn
|  | acrc = acrc1 = |  | 0.2048185 | mm | > | [acrc] = | 0.2 | mm
Không đảm bảo điều kiện bề rộng vết nứt ngắn hạn (Bảng 17 TCVN 5574:2018)
Bề rộng vết nứt dài hạn
| acrc = acrc1 + acrc2 - acrc3 = |  |  | 0.2388096 | mm | < | [acrc] = | 0.3 | mm
Đảm bảo điều kiện bề rộng vết nứt dài hạn (Bảng 17 TCVN 5574:2018)

## D1-1
TÍNH TOÁN SỰ HÌNH THÀNH VÀ MỞ RỘNG VẾT NỨT (THEO TCVN 5574:2018)
1. Các thông số đầu vào
a. Bê tông |  | B20
Rb = | 11.5 | Mpa | Rb,n = | 15 | Mpa
Rbt = | 0.9 | Mpa | Rbt,ser = | 1.35 | Mpa
Eb = | 27500 | Mpa
b. Cốt thép |  | CB400-V
Rs = | 350 | Mpa
Es = | 200000 | Mpa
a = Es / Eb = |  | 7.272727
c. Thông tin tiết diện
b = | 220 | mm | a0 = | 39 | mm | h0 = | 411 | mm
h= | 450 | mm | a'0= | 39 | mm | h'0= | 411 | mm
As = | 3 | D | 18 | = | 7.63407 | cm2
A's = | 2 | D | 18 | = | 5.08938 | cm2
yt = | 225.0347 | mm
Ired = I + aIs + aI's = |  |  | 0.001990732 | m4 |  | (CT 162 TCVN 5574:2018)
Ared = A + aAs + aA's = |  |  | 0.1082534 | m2 |  | (CT 163 TCVN 5574:2018)
d. Momen tại tiết diện tính toán |  |  |  | (Giả thiết hoạt tải dài hạn chiếm y tải toàn phần)
Momen do tĩnh tải gây ra Mtt = |  |  |  | 47.47 | kN.m
Momen do hoạt tải gây ra Mht = |  |  |  | 11.6 | kN.m
Hệ số y = |  | 0.3
M1 = | 50.95 | kN.m | (Tác dụng dài hạn của 1TT+yHT)
M2 = | 59.07 | kN.m | (Tác dụng ngắn hạn của 1TT+1.HT)
M3 = | 50.95 | kN.m | (Tác dụng ngắn hạn của 1TT+y.HT)
e. Kiểm tra điều kiện hình thành vết nứt
g = | 1.3
St,red = | 0.02401279 | m3
yc = h0.(((ms.as2+m's.as1)2+2.(ms.as2+m's.as1.a'0/h0))0.5-(ms.as2+m's.as1))
yc = | 156.4263 | mm |  |  |  |  | (CT 196 TCVN 5574:2018)
as1 = as2 = Es / Eb,red = Es.eb1,red / Rb,n = 0,0015.Es / Rb,n = | [6 empty] | 20
ms = As / (b.h0) = |  | 0.0084429
m's = A's / (b.h'0) = |  | 0.0056286
Ls = 0,5.Abt.ds / As
(10ds;100mm) ≤ L ≤ (40ds;400mm)
Ls = | 0.4 | m
Abt = b.hbt = |  | 49500 | mm2
hbt = | 225 | mm
(2a0) ≤ hbt ≤ (0,5h)
Mcrc = Wpl.Rbt,ser = g.Wred.Rbt.ser = g.Ired.Rbt,ser / yt = g.Ired.Ared.Rbt,ser / St,red
(Mục 8.2.2.2.4 TCVN 5574:2018)
Mcrc = | 15.75031 | kN.m
Thỏa mãn điều hiện hình thành vết nứt
2. Tính acrc1
j1 = | 1.4 | j2 = | 0.5 | j3 = | 1
ys = | 0.7526939
Ired = | 0.001410541 | m4
ss = M.(h0-yc).as1 / Ired = |  |  | 183908.6 | kN/m2
acrc1 = j1.j2.j3.ys.ss.Ls / Es = |  |  |  | 0.1937976 | mm
3. Tính acrc2
j1 = | 1 | j2 = | 0.5 | j3 = | 1
ys = | 0.7866896
Ired = | 0.001410541 | m4
ss = M.(h0-yc).as1 / Ired = |  |  | 213218.4 | kN/m2
acrc2 = j1.j2.j3.ys.ss.Ls / Es = |  |  |  | 0.1677367 | mm
4. Tính acrc3
j1 = | 1 | j2 = | 0.5 | j3 = | 1
ys = | 0.7526939
Ired = | 0.001410541 | m4
ss = M.(h0-yc).as1 / Ired = |  |  | 183908.6 | kN/m2
acrc3 = j1.j2.j3.ys.ss.Ls / Es = |  |  |  | 0.1384269 | mm
5. Kết luận
Bề rộng vết nứt ngắn hạn
|  | acrc = acrc1 = |  | 0.1937976 | mm | > | [acrc] = | 0.15 | mm
Không đảm bảo điều kiện bề rộng vết nứt ngắn hạn (Bảng 17 TCVN 5574:2018)
Bề rộng vết nứt dài hạn
| acrc = acrc1 + acrc2 - acrc3 = |  |  | 0.2231075 | mm | > | [acrc] = | 0.15 | mm
Không đảm bảo điều kiện bề rộng vết nứt dài hạn (Bảng 17 TCVN 5574:2018)

## DATA
BE TONG
STT | Tên | Rb,n Rb,ser | Rbt,n Rbt,ser | Rb (MPa) | Rbt (MPa) | Eb (MPa)
1 | B15 | 11 | 1.1 | 8.5 | 0.75 | 24000
2 | B20 | 15 | 1.35 | 11.5 | 0.9 | 27500
3 | B22.5 | 16.75 | 1.45 | 13 | 1 | 29000
4 | B25 | 18.5 | 1.55 | 14.5 | 1.05 | 30000
5 | B30 | 22 | 1.75 | 17 | 1.15 | 32500
6 | B35 | 25.5 | 1.95 | 19.5 | 1.3 | 34500
7 | B40 | 29 | 2.1 | 22 | 1.4 | 36000
8 | B45 | 32 | 2.25 | 25 | 1.5 | 37000
9 | B50 | 36 | 2.45 | 27.5 | 1.6 | 38000
10 | B60 | 43 | 2.6 | 33 | 1.8 | 39500
COT THEP
STT | Tên | Rs (MPa) | Rsc (MPa) | Rsw (MPa) | Es (MPa)
1 | A-I | 225 | 225 | 175 | 200000
2 | A-II | 280 | 280 | 225 | 200000
3 | A-III | 365 | 365 | 290 | 200000
4 | A-IV | 510 | 450 | 405 | 190000
5 | CB240-T | 210 | 210 | 170 | 200000
6 | CB300-V | 260 | 260 | 210 | 200000
7 | CB400-V | 350 | 350 | 280 | 200000
8 | CB500-V | 435 | 400 | 300 | 200000